## Sheet1
K5系列凸轮轴
图号：501113-1006001A
精密机电 | 凸轮轴 | 四缸机
1.客户：玉柴 2.机型：K5 3.特点：玉柴K5系列发动机用负曲率凸轮轴，采用高碳钢作为材料，结合独有的热处理工艺使其具备超高的耐磨性。
技术参数参考
技术指标 | 参考值
总长度（mm） | 577
材料 | 80B
凸轮种类 | 进排气凸轮
热处理方式 | 感应淬火