## Sheet1
K11系列凸轮轴
图号：K11-1006001-02
精密机电 | 凸轮轴 | 六缸机
1.客户：玉柴 2.机型：K11 3.特点：玉柴K11系列六缸发动机用负曲率凸轮轴，带制动凸轮，采用高碳钢作为材料，结合独有的热处理工艺使其具备超高的耐磨性。
技术参数参考
技术指标 | 参考值
总长度（mm） | 935.6
材料 | 80B
凸轮种类 | 进排气、制动凸轮
热处理方式 | 感应淬火