## Sheet1
MC07凸轮轴
总成号：082V04401-6390 | 图号：082-04401-0790
精密机电 | 凸轮轴 | 六缸机
1.客户：重汽杭发 2.机型：曼MC07 3.特点：著名的德国曼系列中型发动机配套使用凸轮轴，经过强化的凸轮轴设计，使用成熟的加工及热处理工艺，具备轻量化的特点，优良的使用性能。
技术参数参考
技术指标 | 参考值
总长度（mm） | 781
材料 | CF53
凸轮种类 | 进排气凸轮
热处理方式 | 感应淬火